## Шпаргалка
ОңайСмета
Раствор для кладки: памятка по нормам Казахстана
Объёмные части цемент : известковое или глиняное тесто : песок, по таблице Ж.2 приложения Ж СП РК 5.03-107-2013. Группа составов для надземных конструкций и фундаментов в маловлажных грунтах.
Марка раствора | Цемент марки 300 | Цемент марки 400 | Цемент марки 500
М150 | 1 : 0,1 : 2,5 | 1 : 0,2 : 3 | 1 : 0,3 : 4
М100 | 1 : 0,2 : 3,5 | 1 : 0,4 : 4,5 | 1 : 0,5 : 5,5
М75 | 1 : 0,3 : 4 | 1 : 0,5 : 5,5 | 1 : 0,8 : 7
М50 | 1 : 0,6 : 6 | 1 : 0,9 : 8 | в таблице нет
Толщина шва и подвижность
Горизонтальный шов кладки | 12 мм | п. 4.7.1.3
Вертикальный шов кладки | 10 мм | п. 4.7.1.3
Шов газоблока на клею | 3 мм | ТНКСН РК 8.07-06-2019
Зимняя кладка, обычный кирпич | 9-13 см осадки конуса | п. 4.7.10.3
Зимняя кладка, пустотелый кирпич и камень | 7-8 см | п. 4.7.10.3
Облицовка вместе с кладкой | не более 7 см | п. 4.7.7.1
Противоморозные добавки, проценты от массы цемента
Добавка | Среднесуточная, °C | Количество | Прочность к 28 сут, % от марки
Нитрит натрия | от 0 до -2 | 2-3 % | 50 %
Нитрит натрия | от -3 до -5 | 4-5 % | 40 %
Нитрит натрия | от -6 до -15 | 8-10 % | 30 %
Поташ | до -5 | 5 % | 60 %
Поташ | от -6 до -15 | 10 % | 50 %
Поташ | от -16 до -30 | 12 % | 35 %
Нитрит натрия и поташ | от 0 до -2 | 1,5 + 1,5 % | 60 %
Нитрит натрия и поташ | от -16 до -30 | 6 + 6 % | 35 %
Что помнить на замесе
Пропорция объёмная: одинаковое ведро на все компоненты. Лопата мерой не работает.
Раствор использовать до начала схватывания, периодически перемешивая. Обезвоженные растворы не допускаются, приложение Ж.
На растворах без противоморозных добавок только однорядная перевязка, СН РК 5.03-07-2013 п. 5.7.7.3.
При перерывах в работе не укладывать раствор на верхний ряд кладки, п. 4.7.10.7.
Известково-шлаковые, известково-пуццолановые и известково-зольные вяжущие при температуре ниже 10 °C не допускаются, таблица Ж.1.
Кладка способом замораживания: не выше четырёх этажей и 15 м, при обосновании расчётом, п. 5.7.7.5.
Расход раствора, ТНКСН РК 8.07-06-2019
Стена из кирпича, на 1 м³ | около 0,28 м³
Перегородка в полкирпича, на 1 м² | около 0,023 м³
Стена из керамического блока 250 мм, на 1 м³ | 0,22 м³
Составы, толщина швов, подвижность и добавки по СП РК 5.03-107-2013 (свод правил, документ добровольного выбора применения); запреты и границы зимней кладки по обязательному СН РК 5.03-07-2013; расход по ТНКСН РК 8.07-06-2019. Внимание: в еврокодовой ветви (СП РК EN 1996-1-1, НТП РК 06.1-2011) буква М означает прочность в Н/мм², и там М5 соответствует привычной М50. Подвижность и прочность проверяются приборами, а не на глаз. Печную кладку сюда не переносить.
Составлено в ОңайСмета · onaysmeta.kz