## Шпаргалка
ОңайСмета
Расход плиточного клея
Цифры расхода в казахстанских нормах нет ни одной: её пишет производитель на мешке. Норма задаёт другое, и на приёмке спросят именно это: ровность основания, сцепление, температуру и допуски готовой облицовки.
Какой зубец под какой формат: рекомендация производителей, не норма
Плитка | Зубец гребёнки
Мозаика и мелкая плитка до 10 см | 3-4 мм
Плитка до 20 см | 6 мм
Плитка 20-30 см | 8 мм
Плитка 30-45 см | 10 мм
От 45 см и керамогранит | 12 мм и выше, на две стороны
Что норма задаёт вместо расхода
Крепление. Облицовочные плиты крупнее 400 см² и толще 10 мм крепят к основанию механически, с заполнением пазух раствором. Только на клее их держать нельзя. СП РК 2.04-108-2014, п. 4.4.5.2.
На полу порога нет: плиты любых размеров на горизонтальных и наклонных до 45 процентов поверхностях кладут на растворе или мастике без дополнительного крепления. Тот же пункт.
Двойного нанесения казахстанская норма не требует нигде. Единственное требование мазать тыльную сторону относится к шлакоситалловым плитам с рифлёной изнанкой, п. 4.5.7.8.
Основание. Неровности глубиной до 15 мм выравнивают цементным раствором заранее, свыше 15 мм раствор наносят по надёжно укреплённым металлическим сеткам. П. 4.4.2.10.
Прослойка при облицовке стен: из раствора 7-8 мм, из мастики 1-2 мм. П. 4.4.5.12.
Под плитку пола цементно-песчаный раствор 15 мм, по гидроизоляции 20 мм. СП РК 3.02-136-2012, табл. 4. Тонкий клеевой слой под гребёнку не нормирован ни там, ни там: таблицы писались под раствор.
Сцепление. Адгезия на отрыв керамики, керамогранита и природного камня на цементных клеях не менее 0,5 МПа. СП РК 3.02-136-2012, п. 4.4.2.
Температура. Полимерцементные клеи и цементно-песчаный раствор от 5 °С, полимерные клеи от 10 °С. Тот же свод, п. 4.3.3.10.
Влажные помещения. Сначала гидроизоляционный состав, потом облицовка. Дисперсионные клеи не применять, наклейка только на водостойких. Пп. 4.4.4.2, 4.4.4.3 и 4.4.4.4.
Ровность готовой облицовки: не более 2 мм внутри помещения и 3 мм снаружи, ширина шва с отклонением ±0,5 мм, пол не более 4 мм по двухметровой рейке. Пп. 4.4.5.18, 4.4.5.19 и 4.5.8.8.
Швы: не более 6 мм при ручном втапливании и 3 мм при вибровтапливании, если проект не сказал иначе. П. 4.5.7.6.
Все швы одинаковой ширины и полностью заполнены затиркой, осыпание и бухтение не допускаются. Это уже обязательный СН РК 2.04-05-2014, пп. 5.6.4.3 и 5.6.4.4.
Как посчитать мешки
1. Замерь площадь укладки. Ниши, откосы и подрезку считай отдельно, там расход выше.
2. Подбери зубец под формат и найди расход своего клея именно для этого зубца, на мешке. Либо базовый расход на 1 мм слоя, тогда умножь на фактическую толщину.
3. Площадь умножь на расход, получишь килограммы. Раздели на мешок, обычно 25 кг, округли вверх.
4. Добавь запас: 10 процентов на ровном основании, 20 и больше на кривом.
Пример, цифра расхода условная. Санузел 28 м², плитка 30 на 30, зубец 10 мм, на мешке 4,5 кг на квадрат. 28 умножить на 4,5 равно 126 кг, это 5,04 мешка. Берём 6, с запасом на кривые стены 7.
Если бы у другого завода на том же зубце стояло 6,6 кг, вышло бы 8 мешков. Разница в две ходки в магазин, и обе за твой счёт.
Расход клея не нормирован ни одним казахстанским документом: цифры на квадратный метр в них нет, её приводит производитель на упаковке, и пример на этом листе условный. Соответствия «формат плитки к размеру зубца» тоже нет ни в одном стандарте и ни в одном своде правил, все такие таблицы это рекомендации производителей. Требования к основанию, прослойке, швам, сцеплению и ровности по СП РК 2.04-108-2014 и СП РК 3.02-136-2012: своды правил, документы добровольного выбора применения; названные в проекте, они становятся обязательными. Осыпание и бухтение запрещает обязательный СН РК 2.04-05-2014. Классификацию и маркировку клеёв задаёт СТ РК EN 12004-1-2017, читать надо её, а не рекламу на лицевой стороне мешка.
Составлено в ОңайСмета · onaysmeta.kz